## 旋盤
切削加工特集 成功事例
加工内容
加工ﾜｰｸ
被削材
使用機械
ｸｰﾗﾝﾄ
| 現行品 |  | 提案品
メーカー
チップ型式
チップ材質
ホルダー型式
切込み：ａｐ （mm）
加工径 （φ）
加工長 （mm）
工具突出し （L/D）
加工取り代 （mm）
加工ｐａｓｓ （回）
切削速度 Vc （m/min）
回転数 N （rpm/min-1）
回転送り Sz （mm/rev）
送り F （mm/min）
加工数
テスト所見
株式会社 新栄商會
○○営業所
|  | 担当： | ○○ ××

## フライス・エンドミル
切削加工特集 成功事例
加工内容 | 高送りカッターで加工能率大幅改善に成功！
加工ﾜｰｸ | 金型材料：高性能冷間ダイス鋼、プラスチック金型用鋼
被削材 | SLD-MAGIC（HRC30以下）
使用機械 | 立形マシニングセンター BT50
ｸｰﾗﾝﾄ | 水溶性切削油
| 現行品 |  | 提案品
メーカー |  |  | MOLDINO
チップ・エンドミル型式 | ソリッドエンドミル |  | ENMU0603ER-B
工具材質 | 超硬TIALNコート |  | JP4120
ホルダー型式 （カッター） | Φ16・5枚刃 |  | TD4N2016S-2(Φ16･2枚刃)
切込み：ａｐ （mm） | 4 |  | 0.6
切込み：ａｅ （mm） | 7.2 |  | 7.2
工具突出し （L/D） |  |  | 約35mm
加工取り代 （mm） Z
加工取り代 （mm） X・Y
加工ｐａｓｓ （回）
切削速度 Vc （m/min） | 50 |  | 130
回転数 N （rpm/min-1） | 1000 |  | 2590
1刃送り ｆz （mm/刃） | 0.06-0.08 |  | 0.64
送り F （mm/min） | 300-400 |  | 3315
加工可能時間 | 180分 |  | 290分
テスト所見
取り代は約6分の1になったが、回転数を2.5倍、送りを10倍に上げることで刃数での不利も無くな
り、現状工具寿命と同時間でテストを止めてメーカーにて摩耗調査を行ったところ、メーカー推奨の
交換タイミングとなるチップ逃げ面摩耗幅0.3mmに対して0.082mmとまだまだ使用可能な状況だっ
た。ここから想定出来る寿命はおおよそ290分（加工距離870m)という計算となり、加工能率1.4倍
と大幅アップに加えて刃具寿命も1.5倍となった。しかもチップは2コーナーなので実質3倍に！
ワンポイント：高送りカッターの特徴は、1パスあたりの取り代を少なくする代わりに送り（Ｆ）と回転数
を大幅に上げる事が可能です！
株式会社新栄商会
豊川営業所
|  | 担当： | 長谷川 尚輝

## ドリル・タップ・リーマ
切削加工特集 成功事例
加工内容
加工ﾜｰｸ
被削材
使用機械
ｸｰﾗﾝﾄ
| 現行品 |  | 提案品
メーカー
使用工具・型式
工具材質
工具ｻｲｽﾞ （mm・φ）
加工深さ （mm）
工具突出し （L/D）
切削速度 Vc （m/min）
回転数 N （rpm/min-1）
回転送り Sz （mm/rev）
送り F （mm/min）
加工数
テスト所見
株式会社 新栄商會
○○営業所
|  | 担当： | ○○ ××

## 記入例
切削加工特集 成功事例
テスト加工内容 | VF-MHV制振エンドミルによるビビリ対策 側面粗加工
加工ﾜｰｸ | 機械部品 （自動車部品、製罐構造品など）
被削材 | ＳＫＤ61（ＨＲＣ52）
使用機械 | BT50 縦型ﾏｼﾆﾝｸﾞセンター（機械形式を入れても可）
ｸｰﾗﾝﾄ | 水溶性クーラント
| 現行品 |  | 提案品
メーカー |  |  | 三菱
チップ・エンドミル型式 | 10φｘ6枚刃 |  | VF6MHV 10φｘ6枚刃
工具材質 | 超硬Ｔｉａｌｎコート |  | 超硬VFｺｰﾄ
ホルダー型式 （カッター）
切込み：ａｐ （mm） | 5 |  | 10
切込み：ａｅ （mm） | 0.1 |  | 0.2ｘ2Pass 0.1ｘ1Pass
工具突出し（mm） （L/D） | 20mm・2L/D |  | 20mm・2L/D
加工取り代 （mm） Z | 10 |  | 10
加工取り代 （mm） X・Y | 0.5 |  | 0.5 | 現行品より良くなっているところは色を変えてわかりやすくする。
加工ｐａｓｓ （回） | 10 |  | 3
切削速度 Vc （m/min） | 80 |  | 80
回転数 N （rpm/min-1） | 2547 |  | 2547
1刃送り ｆz （mm/刃） | 0.06 |  | 0.08
送り F （mm/min） | 916 |  | 1222
加工数 | 10 |  | 15
テスト所見
従来ｴﾝﾄﾞﾐﾙでは加工中のﾋﾞﾋﾞﾘで刃先の微小チッピングから摩耗が進行していた。
また、ﾋﾞﾋﾞﾘにより加工面が汚く、条件を落として加工していた。
三菱VF－MHVｴﾝﾄﾞﾐﾙは6枚の刃が不等ﾘｰﾄﾞ・不等ﾋﾟｯﾁになっており、加工中のﾋﾞﾋﾞﾘを抑える制振機能
があります。 |  |  |  | 原稿となる部分と内容が重複する場合もありますが、原稿ではありません。
それにより切込み、加工深さ、切削条件を上げても工具寿命で1.5倍になり、送りで133％アップ。
加工Ｐａｓｓ回数も約1/3に減り加工能率も格段に上がった。
ﾜﾝﾎﾟｲﾝﾄ：加工時にﾋﾞﾋﾞﾘが発生する場合は切込みａｐを大きくする方がﾋﾞﾋﾞﾘが発生し難くなります。
ﾜｰｸとｴﾝﾄﾞﾐﾙの接地面が増えることでｴﾝﾄﾞﾐﾙのたわみ逃げが抑えられ刃先の振れが小さくなりﾋﾞﾋﾞﾘを
抑えられます。
株式会社 新栄商會
○○営業所
|  | 担当： | ○○ ××
現行品はﾒｰｶｰ名、型式は表記しない。